## INSTA-STIK
ВНИМАНИЕ!!! В прайс-листах указаны цены заводов-производителей без учета скидок.
Для получения ОПТИМАЛЬНОЙ ЦЕНЫ и квалифицированной консультации ПОЗВОНИТЕ нашим менеджерам.
Прайс-лист на полиуретановый клеевой состав INSTA-STIK Универсальный, 750мл.
Объем, 750 мл баллон | Цена за баллон, руб, вкл. НДС 18% | Объем, коробка (12 баллонов в коробке) | Цена за коробку, руб, вкл. НДС 18% | INSTA-STIK™ Универсальный – полиуретановый состав, который был специально разработан для фиксации изоляционных плит на основе экструдированного и вспененного полистирола, полиуретана, полиизоцианурата, минеральной ваты и гипсокартона к бетону, кирпичной кладке, штукатурке, дереву, металлу и различным битумным субстратам. INSTA-STIK™ Универсальный можно использовать как на горизонтальных (полы), так и на вертикальных (стены) поверхностях. Он очень прост и удобен в применении и позволяет регулировать подачу состава простым нажатием на клапан.
<12 бал. | 600 |  | 7200
12-60 бал. | 550 | 1-5 кор. | 6600
61-120 бал. | 540 | 6-10 кор. | 6480
121-240 бал. | 530 | 11-20 кор. | 6360
241-360 бал. | 520 | 21-30 кор. | 6240
361-480 бал. | 510 | 31-40 кор. | 6120
481-600 бал. | 500 | 41-50 кор. | 6000
>600 бал. | 490 | > 50 кор. | 5880
Перед распылением клея необходимо подготовить обрабатываемую поверхность. Она должна быть устойчивой, чистой, не содержать пыли, смазки и мелкого мусора. Не рекомендуется наносить клей на влажные поверхности или на субстраты со стоячей водой. Клей INSTA-STIK™ может использоваться при температуре окружающей среды от +5°C до +35°C. Температура клея во время применения должна быть от 18°C до 25°C. Емкость под давлением. Защищать от прямого воздействия солнечных лучей и не хранить при температуре свыше 50С. После использования не открывать через силу и не поджигать. Не распылять в близи открытого огня и на раскаленные предметы. Не курить.

## Результаты тестов
Результаты тестов клеевого состава INSTA-STIK Универсальный производства компании Dow Chemical.
Тесты выполнены Институтом Исследований, Испытаний Строительных Материалов и Продукции "КОМПОЗИТ-ТЕСТ".
Протокол № ИКТ-319-2008 от 09.09.2008г.
В результате испытаний определялись показатели прочности клеевых соединений на отрыв и сдвиг (по ГОСТ 14236), стойкость к воздействию знакопеременных температур (морозостойкость 150 циклов по ГОСТ 7025).
Предел прочности исходных материалов, МПа
Материал | При растяжении (отрыве) | При сжатии (сдвиге/смятии)
Клеевой состав INSTA-STIK | более 0,25 | 0.22
STYROFOAM 300 A | более 0,5 | 0,04 (в направлении толщины)
STYROFOAM IB 250 A | более 0,5 | 0,04 (в направлении толщины)
Минеральная вата Руф Батс | 0.02 | 0,03 (в направлении толщины)
Минеральная вата Фасад Батс | 0.04 | 0,03 (в направлении толщины)
Пеностекло Foamglass | не измерялся | 0,17 (в направлении толщины)
Пенополистирол ПСБ-С-25 | 0.17 | 0,02 (в направлении толщины)
Результаты испытаний после морозостойкости клеевого соединения: кирпич красный + STYROFOAM IB 250 A
Сдвиг, МПа
Начальный этап | После 50 циклов | После 75 циклов
0.11 | 0.14 | 0.21
Время полного застывания - 42 минуты. Испытания проводились через 2 часа после нанесения | Клеевые швы без разрушений. Трещины расслоения отсутствуют | Клеевые швы без разрушений. Трещины расслоения отсутствуют
Результаты испытаний после морозостойкости клеевого соединения: кирпич красный + STYROFOAM 300 A
Сдвиг, МПа
Начальный этап | После 50 циклов | После 75 циклов
0.06 | 0.07 | 0.1
Время полного застывания - 45 минут. Испытания проводились через 2 часа после нанесения | Клеевые швы без разрушений. Трещины расслоения отсутствуют | Клеевые швы без разрушений. Трещины расслоения отсутствуют
Результаты испытаний после морозостойкости клеевого соединения: кирпич красный + STYROFOAM 300 A
Отрыв, МПа
Начальный этап | После 50 циклов | После 75 циклов
0.14 | 0.12 | 0.1
Время полного застывания - 45 минут. Испытания проводились через 2 часа после нанесения | Клеевые швы без разрушений. Трещины расслоения отсутствуют | Клеевые швы без разрушений. Трещины расслоения отсутствуют